## Ark1
Tensar Pave
Dataudtræk ERO/AKK 21/12-2016 |  |  |  |  | Armering for hver 40 cm
|  |  | Armeret |  |  |  |  | BG armeret | [6 empty] | Uarneret |  |  |  |  | BG uarmeret
Knust Sten - Skærver |  |  | Phi > 45 grader | [11 empty] | Phi > 45 grader
| Eo | 45 | 80 | 100 | 120 | 150 | MPA | [6 empty] | 45 | 80 | 100 | 120 | 150 | MPA
Eu
5 | nedre | 275 | 385 | 645 | 710 | 825 | [7 empty] | 500 | 630 | 900 | 1150 | 1400
| øvre | 275 | 495 | 815 | 880 | 975
10 | nedre | 275 | 285 | 410 | 495 | 630 | [7 empty] | 500 | 500 | 680 | 800 | 1010
| øvre | 275 | 375 | 545 | 645 | 760
15 | nedre | 275 | 215 | 305 | 375 | 475 | [7 empty] | 500 | 350 | 490 | 600 | 760
| øvre | 275 | 270 | 385 | 475 | 575
20 | nedre | 100 | 170 | 255 | 300 | 385 | [7 empty] | 300 | 300 | 380 | 480 | 590
| øvre | 100 | 215 | 315 | 385 | 460
30 | nedre | 100 | 215 | 170 | 215 | 280 | [7 empty] | 300 | 190 | 270 | 335 | 430
| øvre | 100 | 260 | 215 | 275 | 340
40 | nedre | 100 | 100 | 130 | 165 | 220 | [7 empty] | 300 | 140 | 220 | 270 | 330
| øvre | 100 | 100 | 165 | 205 | 265
Sand/grus |  |  | Phi > 35 grader | [11 empty] | Phi > 35 grader
| Eo | 45 | 80 | 100 | 120 | 150 | MPA | 30 | 45 | 60 | 80 | 120 | 150 | 45 | 80 | 100 | 120 | 150 | MPA | 30 | 45 | 60 | 80 | 120 | 150
Eu
5 | nedre | 275 | 495 | 815 | 880 | 975 |  | 600 | 680 | 800 | 900 | 950 | 1000 | 500 | 820 | 1200 | 1430 | 1750 |  | 900 | 1000 | 1110 | 1200 | 1300 | 1400
| øvre | 275 | 605 | 1065 | 1085 | 1295
10 | nedre | 275 | 375 | 545 | 645 | 760 |  | 350 | 480 | 560 | 600 | 700 | 770 | 500 | 620 | 880 | 1050 | 1300 |  | 600 | 700 | 800 | 900 | 1000 | 1100
| øvre | 275 | 455 | 755 | 790 | 1005
15 | nedre | 275 | 270 | 385 | 475 | 575 |  | 200 | 320 | 400 | 480 | 580 | 650 | 500 | 460 | 620 | 760 | 920 |  | 400 | 500 | 600 | 700 | 800 | 900
| øvre | 275 | 335 | 535 | 575 | 765
20 | nedre | 100 | 215 | 315 | 385 | 460 |  | 200 | 200 | 300 | 240 | 480 | 560 | 300 | 350 | 470 | 590 | 710 |  | 250 | 375 | 500 | 600 | 680 | 780
| øvre | 135 | 260 | 400 | 465 | 620
30 | nedre | 100 | 145 | 215 | 275 | 340 |  |  | 200 | 200 | 200 | 330 | 500 | 300 | 235 | 335 | 420 | 510 |  | 0 | 200 | 300 | 400 | 490 | 580
| øvre | 100 | 175 | 295 | 330 | 450
40 | nedre | 100 | 100 | 165 | 205 | 265 | [5 empty] | 200 | 420 | 300 | 140 | 260 | 320 | 390 |  |  | 50 | 150 | 250 | 360 | 460
| øvre | 100 | 115 | 225 | 250 | 345

## BG-DATA NY
Byggros Designmanual
Rådata AKK 21/12-2016 | [6 empty] | Armering for hver 40 cm
[5 empty] | Armeret | [7 empty] | Uarneret
Knust Sten - Skærver |  |  |  |  | Phi > 45 grader | [7 empty] | Phi > 45 grader
| Eo | 30 | 45 | 60 | 80 | 100 | 120 | 150 | MPA |  | 45 |  | 80 | 100 | 120 | 150 | MPA
Eu
2 | nedre | [9 empty] | 500 |  | 630 | 900 | 1150 | 1400
øvre
5 | nedre |  | 275 |  | 385 | 645 | 710 | 825 |  |  | 500 |  | 630 | 900 | 1150 | 1400
| øvre |  | 275 |  | 495 | 815 | 880 | 975
10 | nedre |  | 275 |  | 285 | 410 | 495 | 630 |  |  | 500 |  | 500 | 680 | 800 | 1010
| øvre |  | 275 |  | 375 | 545 | 645 | 760
15 | nedre |  | 275 |  | 215 | 305 | 375 | 475 |  |  | 500 |  | 350 | 490 | 600 | 760
| øvre |  | 275 |  | 270 | 385 | 475 | 575
20 | nedre |  | 100 |  | 170 | 255 | 300 | 385 |  |  | 300 |  | 300 | 380 | 480 | 590
| øvre |  | 100 |  | 215 | 315 | 385 | 460
30 | nedre |  | 100 |  | 215 | 170 | 215 | 280 |  |  | 300 |  | 190 | 270 | 335 | 430
| øvre |  | 100 |  | 260 | 215 | 275 | 340
40 | nedre |  | 100 |  | 100 | 130 | 165 | 220 |  |  | 300 |  | 140 | 220 | 270 | 330
| øvre |  | 100 |  | 100 | 165 | 205 | 265
Opslagsdiagram - bæreevne Eu i forhold til bæreevne på top af bærelag Eo
[5 empty] | Armeret | [7 empty] | Uarneret
Sand/grus |  |  |  |  | Phi > 35 grader | [7 empty] | Phi > 35 grader
| Eo | 30 | 45 | 60 | 80 | 100 | 120 | 150 | MPA | 30 | 45 | 60 | 80 | 100 | 120 | 150 | MPA
Eu
2 | nedre | 600 | 650 | 700 | 800 | 900 | 1050 | 1200 |  | 900 | 1000 | 1100 | 1200 | 1350 | 1500 | 1700
[10 empty] | 585 | 650 | 715 | 780 | 877.5 | 1050 | 1190 | Reduktionsværdi armeret ca.
5 | nedre | 450 | 540 | 600 | 700 | 800 | 900 | 1000 |  | 700 | 820 | 950 | 1100 | 1200 | 1300 | 1400
[10 empty] | 455 | 533 | 617.5 | 715 | 780 | 910 | 980 | Reduktionsværdi armeret ca.
10 | nedre | 320 | 400 | 450 | 500 | 600 | 700 | 770 |  | 550 | 600 | 650 | 800 | 900 | 1000 | 1100
[10 empty] | 357.5 | 390 | 455 | 560 | 630 | 700 | 770 | Reduktionsværdi armeret ca.
15 | nedre | 250 | 330 | 400 | 450 | 500 | 580 | 650 |  | 380 | 450 | 500 | 600 | 700 | 800 | 900
[10 empty] | 247 | 292.5 | 350 | 420 | 490 | 560 | 630 | Reduktionsværdi armeret ca.
20 | nedre | 200 | 250 | 280 | 340 | 410 | 440 | 530 |  | 290 | 350 | 380 | 480 | 580 | 630 | 750
[10 empty] | 203 | 245 | 266 | 336 | 406 | 441 | 525 | Reduktionsværdi armeret ca.
30 | nedre |  | 230 | 270 | 300 | 330 | 380 | 420 |  |  | 325 | 375 | 425 | 475 | 550 | 600
[10 empty] | 0 | 227.5 | 262.5 | 297.5 | 332.5 | 385 | 420 | Reduktionsværdi armeret ca.
40 | nedre |  | 200 | 245 | 280 | 310 | 350 | 380 |  |  | 250 | 350 | 400 | 450 | 500 | 550
[10 empty] | 0 | 175 | 245 | 280 | 315 | 350 | 385 | Reduktionsværdi armeret ca.
Variabler/regneregler
|  | Usikkerhedsmargin på tykkelse |  |  | +10%
|  | Bærelagsmaterialebeskaffenhed |  |  | -2%/grad | armeret - uarmeret 1%/grad
Gældende for friktionsvinkel 35-45 grader
Armeringstype
GS-GRID 20/20 |  | 640 |  |  | *+12%
GS-GRID 30/30 |  | 900 |  |  | + 5%
GS-GRID 40/40 |  | 1250 |  |  | +/- 0%
GS-GRID 50/50 |  | 1600 |  |  | -10%
|  | Afstand armering max 40 cm |  |  | +/- 0
|  |  |  | >50 cm | +10%
Traditionel opbygning
[18 empty] | Belægning |  | Eo = 120 Mpa
Skærver 0-32
|  | Eksempel 1: | [5 empty] | Factor |  | Eksempel 2: | [5 empty] | Factor |  | 300 mm
Skærver 0-64
Input | * | Eu | 5 | Mpa | [5 empty] | Eu | 5 | Mpa | [5 empty] | 870 mm
| * | Eo | 120 | Mpa | [5 empty] | Eo | 120 | Mpa | [7 empty] | Råjordsplanum
Eu = 5 Mpa
| * | Bærelag | BS | phi | 35 |  |  |  |  | Bærelag | Skærver | phi | 45 |  |  |  |  | Bærelagstykkelse uarmeret: 1170 mm
| * |  | SG | phi | 40 | [5 empty] | Skærver | phi | 45
|  | Vægtet gennemsnit |  |  | 37.5 | grader |  | -5% |  | Vægtet gennemsnit |  |  | 45 | grader |  | -20%
Stabiliseret opbygning:
[18 empty] | Belægning |  | Eo = 120 Mpa
| x | Armeringstype |  | 900 |  |  |  | 5% |  | Armeringstype |  | 900 |  |  |  | 5% |  | 300 mm |  | Skærver 0-32
Geoarmering type 900
| x | Multilagsarmering | [5 empty] | 0% |  | Multilagsarmering | [5 empty] | 0% |  |  |  | Skærver 0-64
[18 empty] | 465 mm |  | Geoarmering type 900
|  | Opbygning multilagsopbygning: |  |  |  |  | Usikkerhedsmargin: |  |  | Opbygning multilagsopbygning: |  |  |  |  | Usikkerhedsmargin: |  |  |  |  | Råjordsplanum
|  | 900 mm -5% + 5% = |  |  | 900 | mm |  | 990 | mm | 900 mm -20% + 5% = |  |  | 765 | mm |  | 841.5 | mm |  |  | Eu = 5 Mpa
[18 empty] | Bærelagstykkelse armeret: 765 mm |  |  |  | Stabiliseret opbygning:
|  | 3 lag armering type 900 pr. ca. 300 mm | [7 empty] | 2 lag armering type 900 pr. ca. 380 mm | [7 empty] | Reduktion i forhold til uarmeret opbygning: 32,5 % |  |  | Belægning |  | Eo = 120 Mpa
[21 empty] | 300 mm |  | Skærver 0-32
|  | Opbygnig 1 lags opbygning med type 1250 | [7 empty] | Opbygnig 1 lags opbygning med type 1250 | [12 empty] | Skærver 0-64
|  | 900 mm -5% + 0% + 10% = |  |  | 945 | mm |  | 1039.5 | mm | 900 mm -20% + 0% + 10% = |  |  | 810 | mm |  | 891 | mm |  |  |  | 510 mm |  | Geoarmering type 1250
Råjordsplanum
|  | Opbygning multilagsopbygning med type 1250: | [7 empty] | Opbygning multilagsopbygning med type 1250: | [8 empty] | Stabiliseret opbygning: |  |  |  | Eu = 5 Mpa
|  | 900 mm -5% + 0% = |  |  | 855 | mm |  | 940.5 | mm | 900 mm -20% + 0% = |  |  | 720 | mm |  | 792 | mm | Belægning |  | Eo = 120 Mpa | Bærelagstykkelse armeret: 810 mm
[18 empty] | 300 mm |  | Skærver 0-32 | Reduktion i forhold til uarmeret opbygning: 30,0 %
|  | 2 lag armering type 1250 pr. ca. 425 mm | [7 empty] | 2 lag armering type 1250 pr. ca. 360 mm | [9 empty] | Geoarmering type 1250
Skærver 0-64
[18 empty] | 420 mm |  | Geoarmering type 1250
Råjordsplanum
Bærelagstyper | [5 empty] | Krav til geonet | [13 empty] | Eu = 5 Mpa
|  | Bærelagstabel |  |  |  | Maskestørrelse | [11 empty] | Bærelagstykkelse armeret: 720 mm
|  | Type |  | Phi | [13 empty] | Reduktion i forhold til uarmeret opbygning: 38,5 %
|  | Bundsand |  | 35 |  | 35x35
|  | Bundgrus 0-8 |  | 38 |  | 65x65
|  | SG I 0-32 |  | 40 |  | 35x35
|  | SG II 0-32 |  | 40 |  | 35x35
|  | Knust beton 0-32 |  | 40 |  | 35x35
|  | Skærver 0-32 |  | 45 |  | 35x35
|  | Skræver 0-64 |  | 45 |  | 35x35
|  | Skærver 0-90 |  | 45 |  | 65x65
|  | Skærver 0-120 |  | 45 |  | 65x65
|  | Skærver 0-150 |  | 45 |  | 65x65
|  | Skærver 0-200 |  | 45 |  | 100x100
|  | Skærver 0-250 |  | 45 |  | 100x100
Øvrige regneregler:
Bærelagstykkelse armeret: 720 mm
Konverteringstabel Cv til E-modul - se designmanual | [17 empty] | Reduktion i forhold til uarmeret opbygning: 38,5 %
Min. tykkelse og kvalitet af øvre bærelag afhængig af belastningsklasse

## Diagrammer
Diagrammer — Sand/grus med φ > 35°
Eu (MN/m²) | Armeret Eo=30 | Armeret Eo=45 | Armeret Eo=60 | Armeret Eo=80 | Armeret Eo=100 | Armeret Eo=120 | Armeret Eo=150 | Uarmeret Eo=30 | Uarmeret Eo=45 | Uarmeret Eo=60 | Uarmeret Eo=80 | Uarmeret Eo=100 | Uarmeret Eo=120 | Uarmeret Eo=150
2 | 60 | 65 | 70 | 80 | 90 | 105 | 120 | 90 | 100 | 110 | 120 | 135 | 150 | 170
5 | 45 | 54 | 60 | 70 | 80 | 90 | 100 | 70 | 82 | 95 | 110 | 120 | 130 | 140
10 | 32 | 40 | 45 | 50 | 60 | 70 | 77 | 55 | 60 | 65 | 80 | 90 | 100 | 110
15 | 25 | 33 | 40 | 45 | 50 | 58 | 65 | 38 | 45 | 50 | 60 | 70 | 80 | 90
20 | 20 | 25 | 28 | 34 | 41 | 44 | 53 | 29 | 35 | 38 | 48 | 58 | 63 | 75
30 | #N/A | 23 | 27 | 30 | 33 | 38 | 42 | #N/A | 32.5 | 37.5 | 42.5 | 47.5 | 55 | 60
40 | #N/A | 20 | 24.5 | 28 | 31 | 35 | 38 | #N/A | 25 | 35 | 40 | 45 | 50 | 55
Diagrammer fra eksisterende designmanual (Tensar)

## Ark3
Sand/grus |  |  |  |  | Phi > 35 grader | [9 empty] | Phi > 35 grader
| Eo | 30 | 45 | 60 | 80 | 100 | 120 | 150 | MPA |  |  | 30 | 45 | 60 | 80 | 100 | 120 | 150 | MPA
Eu
2 |  | 600 | 650 | 700 | 800 | 900 | 1050 | 1200 |  |  |  | 900 | 1000 | 1100 | 1200 | 1350 | 1500 | 1700
[12 empty] | 585 | 650 | 715 | 780 | 877.5 | 1050 | 1190 | Reduktionsværdi armeret ca.
5 |  | 450 | 540 | 600 | 700 | 800 | 900 | 1000 |  |  |  | 700 | 820 | 950 | 1100 | 1200 | 1300 | 1400
[12 empty] | 455 | 533 | 617.5 | 715 | 780 | 910 | 980 | Reduktionsværdi armeret ca.
10 |  | 320 | 400 | 450 | 500 | 600 | 700 | 770 |  |  |  | 550 | 600 | 650 | 800 | 900 | 1000 | 1100
[12 empty] | 357.5 | 390 | 455 | 560 | 630 | 700 | 770 | Reduktionsværdi armeret ca.
15 |  | 250 | 330 | 400 | 450 | 500 | 580 | 650 |  |  |  | 380 | 450 | 500 | 600 | 700 | 800 | 900
[12 empty] | 247 | 292.5 | 350 | 420 | 490 | 560 | 630 | Reduktionsværdi armeret ca.
20 |  | 200 | 250 | 280 | 340 | 410 | 440 | 530 |  |  |  | 290 | 350 | 380 | 480 | 580 | 630 | 750
[12 empty] | 203 | 245 | 266 | 336 | 406 | 441 | 525 | Reduktionsværdi armeret ca.
30 |  |  | 230 | 270 | 300 | 330 | 380 | 420 |  |  |  |  | 325 | 375 | 425 | 475 | 550 | 600
[12 empty] | 0 | 227.5 | 262.5 | 297.5 | 332.5 | 385 | 420 | Reduktionsværdi armeret ca.
40 |  |  | 200 | 245 | 280 | 310 | 350 | 380 |  |  |  |  | 250 | 350 | 400 | 450 | 500 | 550
[12 empty] | 0 | 175 | 245 | 280 | 315 | 350 | 385 | Reduktionsværdi armeret ca.
Eksempel fra designmanual | [8 empty] | Eksempel nye data |  | Eo 45 Mpa
| 1 lag armering | 2 lag armering | Uarmeret | [5 empty] | 1 lag armering | Flere lag | Uarmeret
0 | [6 empty] | 0 | 200
10 | [6 empty] | 10 | 230
20 | 20 |  | 36 |  |  |  | 20 | 200 | 20
30 | 14 |  | 28 |  |  |  | 30 | 230 | 12
40 | 10 |  | 20 |  |  |  | 40 | 250 | 10 |  | 20
50 | 8 |  | 15 |  |  |  | 50 | 330 | 8 |  | 15
60 | 6 |  | 12 |  |  |  | 60 | 400 | 6 |  | 18.5
70 | 4.5 |  | 9.5 |  |  |  | 70 | 540 | 4.5 |  | 15
80 | 3 |  | 7 |  |  |  | 80 | 650 | 3 |  | 12
90 | 2 |  | 5 |  |  |  | 90 |  | 2 |  | 5
100 | 1 |  | 3 |  |  |  | 100 |  | 1 |  | 2
110 | [6 empty] | 110
120 | [6 empty] | 120
130 | [6 empty] | 130
140
150
160

## Forsøgsbeskrivelse
Problemstilling
Ved indbygnign af såvel stive geonet som geoceller opnås en betydelig bæreevnetilvækst. Efter indbygning synes det tydeligt at det anvendte friktionsmateriale har ændret egenskaber, positivt. Ved efterfølgende kontrolmålinger med Minifaldlod ses en bæreevnetilvækst, men ofte stemmer den målte værdi ikke overens med det oplevede resultat. Oplevelsen er som oftest at der opnåes en markant forøgelse i frktionsmaterialets stivhed, mens der til tider kun måles beskedne værdier for bæreevnetilvæksten. Med dette forsøg ønskes belyst hvilken indflyselse poissons forhold har på bæreevnetilvæksten, og hvorvidt målinger med statiske pladebelastningsforsøg giver mere retvisende resultater end forsøg med minifaldlod.